## MÄRKUSED
Märkus | Allikas | Kontrollistaatus | Täpsustus
Tooteandmed pärinevad Zenithi ametlikest kataloogidest ja tootelehtedest. Specifications are subject to change without notice. | Zenith official PDF/catalog and product pages | põhiandmed kontrollitud, detailid kontrollimisel | Iga rida tuleb käsitleda kui ajas muutuvat tehnilist teavet.

## AUDIT_NÄITED
Kategooria | Toode | Artikli kood | Värv | Kõvadus | Tõmbetugevus MPa | Venitus % | Min temp °C | Max temp °C | Paksused mm | Keemiline vastupidavus | Kontrollistaatus | Allikas | Märkus
SBR | Black Miami | SX70150 | Must | 70 Shore A | 3 | 200 | -30 | 70 | 1-50 | Õlid: nõrk; lahustid: nõrk; happed/leelised: hea; UV/osoon: keskmine | kinnitatud osaliselt | Zenith rubber sheet PDF / product page | Andmed võivad muutuda ilma etteteatamata
NBR | Satyr Premium | NB65130 | Must | 65 Shore A | 10 | 350 | -30 | 110 | 1-10 | Õlid/kütus: väga hea; lahustid: keskmine; happed/leelised: hea; UV/osoon: nõrk | kinnitatud osaliselt | Zenith official NBR sheet PDF / product page | Andmed võivad muutuda ilma etteteatamata
EPDM | Manticore Aqua | EP70110W | Must | 70 Shore A | 11.5 | 350 | -40 | 120 | 2-10 | Vesi/aur: väga hea; UV/osoon: väga hea; õlid/kütus: nõrk; happed/leelised: hea | kinnitatud osaliselt | Zenith official EPDM sheet PDF / product page | Andmed võivad muutuda ilma etteteatamata
CR | Wendigo Premium | NE65140 | Must | 65 Shore A | 10 | 400 | -25 | 100 | 1-10 | Õlid: hea; leegikindlus: väga hea; UV/osoon: väga hea; happed/leelised: keskmine | kinnitatud osaliselt | Zenith official CR sheet PDF / product page | Andmed võivad muutuda ilma etteteatamata
Silikon | Viking FG | SI60120F | Valge/Läbipaistev/Punane/Sinine | 60 Shore A | 6 | 200 | -90 | 230 | 1-10 | Happed/leelised: hea; UV/osoon: väga hea; õlid: keskmine | kinnitatud osaliselt | Zenith official Silicone sheet PDF / product page | Andmed võivad muutuda ilma etteteatamata
NR | Red Dragoon | Abrasuper40 | Punane | 38 Shore A | 25 | 900 | -40 | 75 | 2-30 | Kulumine: väga hea; õlid: nõrk; lahustid: nõrk; happed/leelised: keskmine | kinnitatud osaliselt | Zenith official mining rubber PDF / product page | Andmed võivad muutuda ilma etteteatamata
FKM | Karibu FKM A | FPG72190G | Must/Pruun | 72 Shore A | 5 | 200 | -30 | 250 | 1-12 | Õlid/kütus: väga hea; happed/leelised: väga hea; lahustid: väga hea; UV/osoon: väga hea | kinnitatud osaliselt | Zenith official FKM sheet PDF / product page | Andmed võivad muutuda ilma etteteatamata