## KOKKUVÕTE_29_materjali
Kategooria | Toode | Artikli_kood | Värv | Kõvadus | Tõmbetugevus_MPa | Venitus_% | Min_temp_C | Max_temp_C | Paksused_mm | Eripära
SBR | Black Miami | SX70150 | Must | 70 Shore A | 3 | 200 | -30 | 70 | 1-50 | Üldkasutus, hea kulumiskindlus
SBR | Zenstar | SB65130 | Must | 65 Shore A | 6 | 350 | -40 | 75 | 1-10 | Kõrge elastsus 350%
SBR | Black Miami 50 | SX50150 | Must | 50 Shore A | 3 | 200 | -30 | 70 | 2-10 | Pehme ja painduv
NBR | Satyr Eco | NB7010 | Must | 70 Shore A | 4 | 200 | -30 | 90 | 1-50 | Õlikindlus, parim õli/kütusekindlus
NBR | Satyr Medium | NB70140 | Must | 70 Shore A | 5 | 250 | -25 | 80 | 1-10 | Õlikindlus medium
NBR | Satyr Premium | NB65130 | Must | 65 Shore A | 10 | 350 | -30 | 110 | 1-10 | Õlikindlus premium, kõige tugevam
NBR | Satyr 50 | NB5010 | Must | 50 Shore A | 4 | 200 | -30 | 90 | 1-10 | Õlikindlus pehme
NBR | Pegasus NBR FG | NB60140F | Off-white | 60 Shore A | 6 | 350 | -35 | 100 | 1-10 | Food Grade FDA+EC1935, õlikindlus
EPDM | Manticore Eco | EP7010 | Must | 70 Shore A | 4 | 200 | -30 | 90 | 1-50 | UV/ilmastiku/osoonikindlus parim
EPDM | Manticore Medium | EP65130 | Must | 65 Shore A | 6 | 250 | -30 | 90 | 1-10 | UV/ilmastiku keskmine
EPDM | Manticore Premium | EP65120 | Must | 65 Shore A | 8 | 350 | -40 | 130 | 1-10 | UV+ kõrge temp +130°C
EPDM | Manticore 50 | EP5010 | Must | 50 Shore A | 4 | 200 | -30 | 90 | 2-10 | UV pehme
EPDM | Manticore Aqua | EP70110W | Must | 70 Shore A | 11.5 | 350 | -40 | 120 | 2-10 | WRAS joogivesi + UV parim
EPDM | Manticore Peroxid | EP70122PC | Must | 70 Shore A | 9 | 200 | -40 | 140 | 1-5 | UV peroksiid + kõrge temp +140°C
EPDM | Pegasus EPDM FG | EP60130F | Off-white | 60 Shore A | 5 | 300 | -25 | 140 | 1-10 | Food Grade FDA: UV + kõrge temp
CR | Wendigo Eco | CR7010 | Must | 70 Shore A | 4 | 200 | -30 | 90 | 1-50 | Tulekindlus + UV + hea õli
CR | Wendigo Medium | NE70140 | Must | 70 Shore A | 5 | 250 | -30 | 90 | 1-10 | Tulekindlus medium
CR | Wendigo Premium | NE65140 | Must | 65 Shore A | 10 | 400 | -25 | 100 | 1-10 | Tulekindlus kõige tugevam 400%
CR | Wendigo 50 | CR5010 | Must | 50 Shore A | 4 | 200 | -30 | 90 | 2-10 | Tulekindlus pehme
CR | Pegasus CR FG | NE65145F | Off-white | 65 Shore A | 5 | 250 | -35 | 120 | 1,2,3,5 | Food Grade FDA tulekindlus
Silikon | Commercial Silicone | SI60120 | Punane | 65 Shore A | 6 | 250 | -60 | 200 | 1-10 | +200°C kõige kõrg temp, UV
Silikon | Viking FG | SI60120F | Val:Läb:Pun:Sini | 60 Shore A | 6 | 200 | -90 | 230 | 1-10 | +230°C Food Grade UV kõige kõrg
Silikon | Viking 40 FG | SI40120F | Val:Läbipaistev | 40 Shore A | 6 | 200 | -90 | 230 | 2-4 | +230°C Food Grade pehme
NR | Typhon | AB45110 | Must | 45 Shore A | 15 | 600 | -30 | 70 | 1-20 | Kulumiskindlus 600% venitus tugev
NR | Centaur Red | AB45110R | Punane | 45 Shore A | 15 | 600 | -30 | 70 | 1-20 | Kulumiskindlus punane tugev
NR | Centaur Red Eco | ABE45120R | Punane | 45 Shore A | 12 | 500 | -40 | 70 | 3-20 | Kulumiskindlus eco punane pehme
NR | Red Dragoon | Abrasuper40 | Punane | 38 Shore A | 25 | 900 | -40 | 75 | 2-30 | Kuumiskindlus kõige tugevam 25MPa 900%
NR | Red Dragoon Eco | AB35100R | Punane | 35 Shore A | 20 | 650 | -25 | 70 | 3-20 | Kulumiskindlus eco kõige pehmem
NR | Centaur Black 40 | AB40110 | Must | 40 Shore A | 17 | 600 | -30 | 70 | 4-20 | Kulumiskindlus must kõrg tugev
NR | Centaur Black BL | AB60117 | Must | 60 Shore A | 13 | 450 | -30 | 70 | 3-30 | Kulumiskindlus kõige kõvem 60 Shore
FKM | Karibu FKM A | FPG72190G | Must:Pruun | 72 Shore A | 5 | 200 | -30 | 250 | 1-12 | +250°C ekstreemne kõige kõrg kemikaal
NBR/PVC | Kabira Neobenzid | NB65145G | Must | 65 Shore A | 6.5 | 350 | -25 | 100 | 2-10 | Tule+õli NBR/PVC segu
CSM | Serra CSM | HN65140 | Must | 65 Shore A | 10 | 350 | -30 | 140 | 2-6 | UV+tule+kõrge temp CSM Hypalon
Butyl | Rama Butyl | IR60120 | Must | 60 Shore A | 9 | 350 | -40 | 125 | 2-6 | Gaasimpermeabiilsus parim Butyl

## Black_Miami_SBR
Toode | Artikli_kood | Värv | Paksus_mm | Laius_m | Pikkus_m | Kõvadus | Tõmbetugevus_MPa | Venitus_% | Eristihedus_g_cm3 | Min_temp_C | Max_temp_C | Omadused
Black Miami | SX70150 | Must | 1 | 1.4 | 20 | 70 Shore A ±5 | 3 | 200 | 1.5 | -30 | 70 | • Hea kulumiskindlus • Mõõdukas õlikindlus • Mõõdukas UV-kindlus • Hea rebenemiskindlus • Surumiskuju: 30% • Rabedust: -30°C
Black Miami | SX70150 | Must | 1.5 | 1.4 | 15 | 70 Shore A ±5 | 3 | 200 | 1.5 | -30 | 70 | • Hea kulumiskindlus • Mõõdukas õlikindlus • Mõõdukas UV-kindlus • Hea rebenemiskindlus • Surumiskuju: 30% • Rabedust: -30°C
Black Miami | SX70150 | Must | 2 | 1.2/1.4 | 10 | 70 Shore A ±5 | 3 | 200 | 1.5 | -30 | 70 | • Hea kulumiskindlus • Mõõdukas õlikindlus • Mõõdukas UV-kindlus • Hea rebenemiskindlus • Surumiskuju: 30% • Rabedust: -30°C
Black Miami | SX70150 | Must | 3 | 1.2/1.4 | 10 | 70 Shore A ±5 | 3 | 200 | 1.5 | -30 | 70 | • Hea kulumiskindlus • Mõõdukas õlikindlus • Mõõdukas UV-kindlus • Hea rebenemiskindlus • Surumiskuju: 30% • Rabedust: -30°C
Black Miami | SX70150 | Must | 4 | 1.2/1.4 | 10 | 70 Shore A ±5 | 3 | 200 | 1.5 | -30 | 70 | • Hea kulumiskindlus • Mõõdukas õlikindlus • Mõõdukas UV-kindlus • Hea rebenemiskindlus • Surumiskuju: 30% • Rabedust: -30°C
Black Miami | SX70150 | Must | 5 | 1.2/1.4 | 10 | 70 Shore A ±5 | 3 | 200 | 1.5 | -30 | 70 | • Hea kulumiskindlus • Mõõdukas õlikindlus • Mõõdukas UV-kindlus • Hea rebenemiskindlus • Surumiskuju: 30% • Rabedust: -30°C
Black Miami | SX70150 | Must | 6 | 1.2/1.4 | 10 | 70 Shore A ±5 | 3 | 200 | 1.5 | -30 | 70 | • Hea kulumiskindlus • Mõõdukas õlikindlus • Mõõdukas UV-kindlus • Hea rebenemiskindlus • Surumiskuju: 30% • Rabedust: -30°C
Black Miami | SX70150 | Must | 8 | 1.4 | 5/10 | 70 Shore A ±5 | 3 | 200 | 1.5 | -30 | 70 | • Hea kulumiskindlus • Mõõdukas õlikindlus • Mõõdukas UV-kindlus • Hea rebenemiskindlus • Surumiskuju: 30% • Rabedust: -30°C
Black Miami | SX70150 | Must | 10 | 1.4/5/20 | 5/10/20 | 70 Shore A ±5 | 3 | 200 | 1.5 | -30 | 70 | • Hea kulumiskindlus • Mõõdukas õlikindlus • Mõõdukas UV-kindlus • Hea rebenemiskindlus • Surumiskuju: 30% • Rabedust: -30°C
Black Miami | SX70150 | Must | 12 | 1.4 | 5 | 70 Shore A ±5 | 3 | 200 | 1.5 | -30 | 70 | • Hea kulumiskindlus • Mõõdukas õlikindlus • Mõõdukas UV-kindlus • Hea rebenemiskindlus • Surumiskuju: 30% • Rabedust: -30°C
Black Miami | SX70150 | Must | 15 | 1.4 | 5 | 70 Shore A ±5 | 3 | 200 | 1.5 | -30 | 70 | • Hea kulumiskindlus • Mõõdukas õlikindlus • Mõõdukas UV-kindlus • Hea rebenemiskindlus • Surumiskuju: 30% • Rabedust: -30°C
Black Miami | SX70150 | Must | 20 | 1.4 | 2/5 | 70 Shore A ±5 | 3 | 200 | 1.5 | -30 | 70 | • Hea kulumiskindlus • Mõõdukas õlikindlus • Mõõdukas UV-kindlus • Hea rebenemiskindlus • Surumiskuju: 30% • Rabedust: -30°C
Black Miami | SX70150 | Must | 25 | 1.4 | 5 | 70 Shore A ±5 | 3 | 200 | 1.5 | -30 | 70 | • Hea kulumiskindlus • Mõõdukas õlikindlus • Mõõdukas UV-kindlus • Hea rebenemiskindlus • Surumiskuju: 30% • Rabedust: -30°C
Black Miami | SX70150 | Must | 30 | 1.4 | 2 | 70 Shore A ±5 | 3 | 200 | 1.5 | -30 | 70 | • Hea kulumiskindlus • Mõõdukas õlikindlus • Mõõdukas UV-kindlus • Hea rebenemiskindlus • Surumiskuju: 30% • Rabedust: -30°C
Black Miami | SX70150 | Must | 40 | 1.4 | 2 | 70 Shore A ±5 | 3 | 200 | 1.5 | -30 | 70 | • Hea kulumiskindlus • Mõõdukas õlikindlus • Mõõdukas UV-kindlus • Hea rebenemiskindlus • Surumiskuju: 30% • Rabedust: -30°C
Black Miami | SX70150 | Must | 50 | 1.4 | 2 | 70 Shore A ±5 | 3 | 200 | 1.5 | -30 | 70 | • Hea kulumiskindlus • Mõõdukas õlikindlus • Mõõdukas UV-kindlus • Hea rebenemiskindlus • Surumiskuju: 30% • Rabedust: -30°C

## Satyr_Eco_NBR
Toode | Artikli_kood | Värv | Paksus_mm | Laius_m | Pikkus_m | Kõvadus | Tõmbetugevus_MPa | Venitus_% | Eristihedus_g_cm3 | Min_temp_C | Max_temp_C | Omadused
Satyr Eco | NB7010 | Must | 1 | 1.2/1.4 | 5-20 | 70 Shore A ±5 | 4 | 200 | 1.45 | -30 | 90 | • Parim õli/kütusekindlus • Mõõdukas UV-kindlus • Hea kemikaalivastupidavus • Surumiskuju: 30% • Rabedust: -30°C
Satyr Eco | NB7010 | Must | 1.5 | 1.2/1.4 | 5-20 | 70 Shore A ±5 | 4 | 200 | 1.45 | -30 | 90 | • Parim õli/kütusekindlus • Mõõdukas UV-kindlus • Hea kemikaalivastupidavus • Surumiskuju: 30% • Rabedust: -30°C
Satyr Eco | NB7010 | Must | 2 | 1.2/1.4 | 5-20 | 70 Shore A ±5 | 4 | 200 | 1.45 | -30 | 90 | • Parim õli/kütusekindlus • Mõõdukas UV-kindlus • Hea kemikaalivastupidavus • Surumiskuju: 30% • Rabedust: -30°C
Satyr Eco | NB7010 | Must | 3 | 1.2/1.4 | 5-20 | 70 Shore A ±5 | 4 | 200 | 1.45 | -30 | 90 | • Parim õli/kütusekindlus • Mõõdukas UV-kindlus • Hea kemikaalivastupidavus • Surumiskuju: 30% • Rabedust: -30°C
Satyr Eco | NB7010 | Must | 4 | 1.2/1.4 | 5-20 | 70 Shore A ±5 | 4 | 200 | 1.45 | -30 | 90 | • Parim õli/kütusekindlus • Mõõdukas UV-kindlus • Hea kemikaalivastupidavus • Surumiskuju: 30% • Rabedust: -30°C
Satyr Eco | NB7010 | Must | 5 | 1.2/1.4 | 5-20 | 70 Shore A ±5 | 4 | 200 | 1.45 | -30 | 90 | • Parim õli/kütusekindlus • Mõõdukas UV-kindlus • Hea kemikaalivastupidavus • Surumiskuju: 30% • Rabedust: -30°C
Satyr Eco | NB7010 | Must | 6 | 1.2/1.4 | 5-20 | 70 Shore A ±5 | 4 | 200 | 1.45 | -30 | 90 | • Parim õli/kütusekindlus • Mõõdukas UV-kindlus • Hea kemikaalivastupidavus • Surumiskuju: 30% • Rabedust: -30°C
Satyr Eco | NB7010 | Must | 8 | 1.2/1.4 | 5-20 | 70 Shore A ±5 | 4 | 200 | 1.45 | -30 | 90 | • Parim õli/kütusekindlus • Mõõdukas UV-kindlus • Hea kemikaalivastupidavus • Surumiskuju: 30% • Rabedust: -30°C
Satyr Eco | NB7010 | Must | 10 | 1.2/1.4 | 5-20 | 70 Shore A ±5 | 4 | 200 | 1.45 | -30 | 90 | • Parim õli/kütusekindlus • Mõõdukas UV-kindlus • Hea kemikaalivastupidavus • Surumiskuju: 30% • Rabedust: -30°C
Satyr Eco | NB7010 | Must | 12 | 1.2/1.4 | 5-20 | 70 Shore A ±5 | 4 | 200 | 1.45 | -30 | 90 | • Parim õli/kütusekindlus • Mõõdukas UV-kindlus • Hea kemikaalivastupidavus • Surumiskuju: 30% • Rabedust: -30°C
Satyr Eco | NB7010 | Must | 15 | 1.2/1.4 | 5-20 | 70 Shore A ±5 | 4 | 200 | 1.45 | -30 | 90 | • Parim õli/kütusekindlus • Mõõdukas UV-kindlus • Hea kemikaalivastupidavus • Surumiskuju: 30% • Rabedust: -30°C
Satyr Eco | NB7010 | Must | 20 | 1.2/1.4 | 5-20 | 70 Shore A ±5 | 4 | 200 | 1.45 | -30 | 90 | • Parim õli/kütusekindlus • Mõõdukas UV-kindlus • Hea kemikaalivastupidavus • Surumiskuju: 30% • Rabedust: -30°C
Satyr Eco | NB7010 | Must | 30 | 1.2/1.4 | 5-20 | 70 Shore A ±5 | 4 | 200 | 1.45 | -30 | 90 | • Parim õli/kütusekindlus • Mõõdukas UV-kindlus • Hea kemikaalivastupidavus • Surumiskuju: 30% • Rabedust: -30°C
Satyr Eco | NB7010 | Must | 40 | 1.2/1.4 | 5-20 | 70 Shore A ±5 | 4 | 200 | 1.45 | -30 | 90 | • Parim õli/kütusekindlus • Mõõdukas UV-kindlus • Hea kemikaalivastupidavus • Surumiskuju: 30% • Rabedust: -30°C
Satyr Eco | NB7010 | Must | 50 | 1.2/1.4 | 5-20 | 70 Shore A ±5 | 4 | 200 | 1.45 | -30 | 90 | • Parim õli/kütusekindlus • Mõõdukas UV-kindlus • Hea kemikaalivastupidavus • Surumiskuju: 30% • Rabedust: -30°C

## Manticore_Eco_EPDM
Toode | Artikli_kood | Värv | Paksus_mm | Laius_m | Pikkus_m | Kõvadus | Tõmbetugevus_MPa | Venitus_% | Eristihedus_g_cm3 | Min_temp_C | Max_temp_C | Omadused
Manticore Eco | EP7010 | Must | 1 | 1.2/1.4 | 5-20 | 70 Shore A ±5 | 4 | 200 | 1.45 | -30 | 90 | • SUUREPÄRANE UV/ilmastiku/osoonikindlus • Hea veevastupidavus • Mõõdukas õlikindlus EI SOBIB • Surumiskuju: 30% • Rabedust: -30°C
Manticore Eco | EP7010 | Must | 1.5 | 1.2/1.4 | 5-20 | 70 Shore A ±5 | 4 | 200 | 1.45 | -30 | 90 | • SUUREPÄRANE UV/ilmastiku/osoonikindlus • Hea veevastupidavus • Mõõdukas õlikindlus EI SOBIB • Surumiskuju: 30% • Rabedust: -30°C
Manticore Eco | EP7010 | Must | 2 | 1.2/1.4 | 5-20 | 70 Shore A ±5 | 4 | 200 | 1.45 | -30 | 90 | • SUUREPÄRANE UV/ilmastiku/osoonikindlus • Hea veevastupidavus • Mõõdukas õlikindlus EI SOBIB • Surumiskuju: 30% • Rabedust: -30°C
Manticore Eco | EP7010 | Must | 3 | 1.2/1.4 | 5-20 | 70 Shore A ±5 | 4 | 200 | 1.45 | -30 | 90 | • SUUREPÄRANE UV/ilmastiku/osoonikindlus • Hea veevastupidavus • Mõõdukas õlikindlus EI SOBIB • Surumiskuju: 30% • Rabedust: -30°C
Manticore Eco | EP7010 | Must | 4 | 1.2/1.4 | 5-20 | 70 Shore A ±5 | 4 | 200 | 1.45 | -30 | 90 | • SUUREPÄRANE UV/ilmastiku/osoonikindlus • Hea veevastupidavus • Mõõdukas õlikindlus EI SOBIB • Surumiskuju: 30% • Rabedust: -30°C
Manticore Eco | EP7010 | Must | 5 | 1.2/1.4 | 5-20 | 70 Shore A ±5 | 4 | 200 | 1.45 | -30 | 90 | • SUUREPÄRANE UV/ilmastiku/osoonikindlus • Hea veevastupidavus • Mõõdukas õlikindlus EI SOBIB • Surumiskuju: 30% • Rabedust: -30°C
Manticore Eco | EP7010 | Must | 6 | 1.2/1.4 | 5-20 | 70 Shore A ±5 | 4 | 200 | 1.45 | -30 | 90 | • SUUREPÄRANE UV/ilmastiku/osoonikindlus • Hea veevastupidavus • Mõõdukas õlikindlus EI SOBIB • Surumiskuju: 30% • Rabedust: -30°C
Manticore Eco | EP7010 | Must | 8 | 1.2/1.4 | 5-20 | 70 Shore A ±5 | 4 | 200 | 1.45 | -30 | 90 | • SUUREPÄRANE UV/ilmastiku/osoonikindlus • Hea veevastupidavus • Mõõdukas õlikindlus EI SOBIB • Surumiskuju: 30% • Rabedust: -30°C
Manticore Eco | EP7010 | Must | 10 | 1.2/1.4 | 5-20 | 70 Shore A ±5 | 4 | 200 | 1.45 | -30 | 90 | • SUUREPÄRANE UV/ilmastiku/osoonikindlus • Hea veevastupidavus • Mõõdukas õlikindlus EI SOBIB • Surumiskuju: 30% • Rabedust: -30°C
Manticore Eco | EP7010 | Must | 12 | 1.2/1.4 | 5-20 | 70 Shore A ±5 | 4 | 200 | 1.45 | -30 | 90 | • SUUREPÄRANE UV/ilmastiku/osoonikindlus • Hea veevastupidavus • Mõõdukas õlikindlus EI SOBIB • Surumiskuju: 30% • Rabedust: -30°C
Manticore Eco | EP7010 | Must | 15 | 1.2/1.4 | 5-20 | 70 Shore A ±5 | 4 | 200 | 1.45 | -30 | 90 | • SUUREPÄRANE UV/ilmastiku/osoonikindlus • Hea veevastupidavus • Mõõdukas õlikindlus EI SOBIB • Surumiskuju: 30% • Rabedust: -30°C
Manticore Eco | EP7010 | Must | 20 | 1.2/1.4 | 5-20 | 70 Shore A ±5 | 4 | 200 | 1.45 | -30 | 90 | • SUUREPÄRANE UV/ilmastiku/osoonikindlus • Hea veevastupidavus • Mõõdukas õlikindlus EI SOBIB • Surumiskuju: 30% • Rabedust: -30°C
Manticore Eco | EP7010 | Must | 25 | 1.2/1.4 | 5-20 | 70 Shore A ±5 | 4 | 200 | 1.45 | -30 | 90 | • SUUREPÄRANE UV/ilmastiku/osoonikindlus • Hea veevastupidavus • Mõõdukas õlikindlus EI SOBIB • Surumiskuju: 30% • Rabedust: -30°C
Manticore Eco | EP7010 | Must | 30 | 1.2/1.4 | 5-20 | 70 Shore A ±5 | 4 | 200 | 1.45 | -30 | 90 | • SUUREPÄRANE UV/ilmastiku/osoonikindlus • Hea veevastupidavus • Mõõdukas õlikindlus EI SOBIB • Surumiskuju: 30% • Rabedust: -30°C
Manticore Eco | EP7010 | Must | 40 | 1.2/1.4 | 5-20 | 70 Shore A ±5 | 4 | 200 | 1.45 | -30 | 90 | • SUUREPÄRANE UV/ilmastiku/osoonikindlus • Hea veevastupidavus • Mõõdukas õlikindlus EI SOBIB • Surumiskuju: 30% • Rabedust: -30°C
Manticore Eco | EP7010 | Must | 50 | 1.2/1.4 | 5-20 | 70 Shore A ±5 | 4 | 200 | 1.45 | -30 | 90 | • SUUREPÄRANE UV/ilmastiku/osoonikindlus • Hea veevastupidavus • Mõõdukas õlikindlus EI SOBIB • Surumiskuju: 30% • Rabedust: -30°C

## Viking_FG_Silikon
Toode | Artikli_kood | Värv | Paksus_mm | Laius_m | Pikkus_m | Kõvadus | Tõmbetugevus_MPa | Venitus_% | Eristihedus_g_cm3 | Min_temp_C | Max_temp_C | Omadused
Viking FG | SI60120F | Valge/Läbipaistev/Punane/Sinine | 1 | 1.2 | 5-10 | 60 Shore A ±5 | 6 | 200 | 1.2 | -90 | 230 | • KÕRGEIM temp -90°C...+230°C • Food Grade FDA+EC1935 • SUUREPÄRANE UV • Ohutu toiduga • Rabedust: -90°C
Viking FG | SI60120F | Valge/Läbipaistev/Punane/Sinine | 1.5 | 1.2 | 5-10 | 60 Shore A ±5 | 6 | 200 | 1.2 | -90 | 230 | • KÕRGEIM temp -90°C...+230°C • Food Grade FDA+EC1935 • SUUREPÄRANE UV • Ohutu toiduga • Rabedust: -90°C
Viking FG | SI60120F | Valge/Läbipaistev/Punane/Sinine | 2 | 1.2 | 5-10 | 60 Shore A ±5 | 6 | 200 | 1.2 | -90 | 230 | • KÕRGEIM temp -90°C...+230°C • Food Grade FDA+EC1935 • SUUREPÄRANE UV • Ohutu toiduga • Rabedust: -90°C
Viking FG | SI60120F | Valge/Läbipaistev/Punane/Sinine | 3 | 1.2 | 5-10 | 60 Shore A ±5 | 6 | 200 | 1.2 | -90 | 230 | • KÕRGEIM temp -90°C...+230°C • Food Grade FDA+EC1935 • SUUREPÄRANE UV • Ohutu toiduga • Rabedust: -90°C
Viking FG | SI60120F | Valge/Läbipaistev/Punane/Sinine | 4 | 1.2 | 5-10 | 60 Shore A ±5 | 6 | 200 | 1.2 | -90 | 230 | • KÕRGEIM temp -90°C...+230°C • Food Grade FDA+EC1935 • SUUREPÄRANE UV • Ohutu toiduga • Rabedust: -90°C
Viking FG | SI60120F | Valge/Läbipaistev/Punane/Sinine | 5 | 1.2 | 5-10 | 60 Shore A ±5 | 6 | 200 | 1.2 | -90 | 230 | • KÕRGEIM temp -90°C...+230°C • Food Grade FDA+EC1935 • SUUREPÄRANE UV • Ohutu toiduga • Rabedust: -90°C
Viking FG | SI60120F | Valge/Läbipaistev/Punane/Sinine | 6 | 1.2 | 5-10 | 60 Shore A ±5 | 6 | 200 | 1.2 | -90 | 230 | • KÕRGEIM temp -90°C...+230°C • Food Grade FDA+EC1935 • SUUREPÄRANE UV • Ohutu toiduga • Rabedust: -90°C
Viking FG | SI60120F | Valge/Läbipaistev/Punane/Sinine | 8 | 1.2 | 5-10 | 60 Shore A ±5 | 6 | 200 | 1.2 | -90 | 230 | • KÕRGEIM temp -90°C...+230°C • Food Grade FDA+EC1935 • SUUREPÄRANE UV • Ohutu toiduga • Rabedust: -90°C
Viking FG | SI60120F | Valge/Läbipaistev/Punane/Sinine | 10 | 1.2 | 5-10 | 60 Shore A ±5 | 6 | 200 | 1.2 | -90 | 230 | • KÕRGEIM temp -90°C...+230°C • Food Grade FDA+EC1935 • SUUREPÄRANE UV • Ohutu toiduga • Rabedust: -90°C