## KOKKUVÕTE
Kategooria | Toode | Artikli kood | Värv | Kõvadus | Tõmbetugevus MPa | Venitus % | Min temp °C | Max temp °C | Paksused mm
SBR | Black Miami | SX70150 | Must | 70 Shore A | 3 | 200 | -30 | 70 | 1-50
SBR | Zenstar | SB65130 | Must | 65 Shore A | 6 | 350 | -40 | 75 | 1-10
SBR | Black Miami 50 | SX50150 | Must | 50 Shore A | 3 | 200 | -30 | 70 | 2-10
NBR | Satyr Eco | NB7010 | Must | 70 Shore A | 4 | 200 | -30 | 90 | 1-50
EPDM | Manticore Eco | EP7010 | Must | 70 Shore A | 4 | 200 | -30 | 90 | 1-50
CR | Wendigo Premium | NE65140 | Must | 65 Shore A | 10 | 400 | -25 | 100 | 1-10
Silikon | Viking FG | SI60120F | Valge/Läbipaistev | 60 Shore A | 6 | 200 | -90 | 230 | 1-10
NR | Red Dragoon | Abrasuper40 | Punane | 38 Shore A | 25 | 900 | -40 | 75 | 2-30
FKM | Karibu FKM A | FPG72190G | Must/Pruun | 72 Shore A | 5 | 200 | -30 | 250 | 1-12

## SBR
Toode | Artikli kood | Värv | Paksused mm | Omadused
Black Miami | SX70150 | Must | 1-50 | Hea kulumiskindlus, mõõdukas UV/õli
Zenstar | SB65130 | Must | 1-10 | Kõrge elastsus, hea kulumiskindlus
Black Miami 50 | SX50150 | Must | 2-10 | Pehme ja painduv, vibratsiooni summutamine

## NBR
Toode | Artikli kood | Värv | Paksused mm | Omadused
Satyr Eco | NB7010 | Must | 1-50 | Õli/kütusekindlus
Satyr Medium | NB70140 | Must | 1-10 | Õli/kütusekindlus + parem venitus
Satyr Premium | NB65130 | Must | 1-10 | Kõrgeim tugevus NBR-is
Satyr 50 | NB5010 | Must | 1-10 | Pehmem variant
Pegasus NBR FG | NB60140F | Off-white | 1-10 | Food Grade, FDA+EC1935

## EPDM
Toode | Artikli kood | Värv | Paksused mm | Omadused
Manticore Eco | EP7010 | Must | 1-50 | UV/ilmastiku/osoonikindlus
Manticore Medium | EP65130 | Must | 1-10 | UV + parem venitus
Manticore Premium | EP65120 | Must | 1-10 | UV + kõrge temp
Manticore 50 | EP5010 | Must | 2-10 | Pehmem variant
Manticore Aqua | EP70110W | Must | 2-10 | Joogivesi WRAS
Manticore Peroxid | EP70122PC | Must | 1-5 | Peroksiidvulkaniseeritud, kõrge temp
Pegasus EPDM FG | EP60130F | Off-white | 1-10 | Food Grade, FDA+EC1935

## CR
Toode | Artikli kood | Värv | Paksused mm | Omadused
Wendigo Eco | CR7010 | Must | 1-50 | Tulekindel, UV
Wendigo Medium | NE70140 | Must | 1-10 | Tulekindel
Wendigo Premium | NE65140 | Must | 1-10 | Tulekindel, kõrge venitus
Wendigo 50 | CR5010 | Must | 2-10 | Pehmem variant
Pegasus CR FG | NE65145F | Off-white | 1,2,3,5 | Food Grade

## Silikon
Toode | Artikli kood | Värv | Paksused mm | Omadused
Commercial Silicone | SI60120 | Punane | 1-10 | -60…+200°C
Viking FG | SI60120F | Valge/Läbipaistev/Punane/Sinine | 1-10 | -90…+230°C Food Grade
Viking 40 FG | SI40120F | Valge/Läbipaistev | 2-4 | -90…+230°C Food Grade pehme

## NR
Toode | Artikli kood | Värv | Paksused mm | Omadused
Typhon | AB45110 | Must | 1-20 | Kulumiskindlus, 600% venitus
Centaur Red | AB45110R | Punane | 1-20 | Kulumiskindlus, punane
Centaur Red Eco | ABE45120R | Punane | 3-20 | Eco variant
Red Dragoon | Abrasuper40 | Punane | 2-30 | Kõrgeim tugevus/venitus
Red Dragoon Eco | AB35100R | Punane | 3-20 | Eco variant
Centaur Black 40 | AB40110 | Must | 4-20 | Must, tugev
Centaur Black BL | AB60117 | Must | 3-30 | Kõvem variant

## FKM
Toode | Artikli kood | Värv | Paksused mm | Omadused
Karibu FKM A | FPG72190G | Must/Pruun | 1-12 | Ekstreemne temperatuur +250°C, keemiline vastupidavus

## Muud
Toode | Artikli kood | Värv | Paksused mm | Omadused
Kabira Neobenzid | NB65145G | Must | 2-10 | NBR/PVC
Serra CSM | HN65140 | Must | 2-6 | CSM/Hypalon
Rama Butyl | IR60120 | Must | 2-6 | Gaasimpermeabiilsus